## Общий прайс
391303, Рязанская область, г. Касимов, мкр Приокский, Промбаза ООО "МОНОЛИТ" тел. 8-930-889-10-40 / 8-800-550-12-09 E-mail: info@krotberss.ru. Сайт: www.krotbers.ru
СПЕЦПРЕДЛОЖЕНИЕ!!!
Действует накопительная система скидок
ПРАЙС-ЛИСТ с 05.04.2024 г.
на строительные материалы торговой марки "Кротберс" (кирпичный завод ООО "МОНОЛИТ")
Изделия стеновые бетонные и элементы тротуарных и дорожных мощений, вибропрессованные
по технологии и на оборудовании американской компании "BESSER"
согласно ТУ 5741-001-41458449-00
Изделия стеновые бетонные вибропрессованные на известняковой мучке, песке и цементе. М-100.
№ п/п | Наименование | Размер, мм ДхШхВ | Розничная цена в руб./шт. |  | Морозостойкость/ средняя плотность кг/м3 | теплопроводность Вт/М2с | Вес, кг | Кол-во на поддоне, шт. | Вес 1 поддона с изделиями
|  |  | серый блок | цветной блок
1. | Блок стеновой рядовой (СКЦ-КК-3) | 390x190x188 | 67 | 98 | 75 /1250 | 0.6 | 19 | 48 | 960 кг
2. | Блок стеновой прямой (СКЦ-КК-4) | 390x190x188 | 72 | 103 | 75 /1300 | 0.6 | 21 | 48 | 1024 кг
3. | Блок стеновой добавочный (СКЦ-КК-7) | 190x190x188 | 40 | 57 | 75 /1500 | 0.6 | 11 | 96 | 1072 кг
4. | Блок стеновой перегородочный (СКЦ-КК-12) | 390x90x188 | 44 | 64 | 75 /1750 | 0.7 | 12 | 100 | 1216 кг
5. | Блок стеновой полнотелый (СКЦ-КК-38) | 390x90x188 | 55 | 77 | 75 /2200 | 1.1 | 15 | 100 | 1516 кг
6. | Блок фундаментный (СКЦ-КК-17) | 390x190x188 | 99 | 150 | 75 /2200 | 1.1 | 31.5 | 48 | 1528 кг
7. | Блок 4-х пустотный столбовой (СКЦ-КК-40) | 390x390x188 | 170 | 259 | 75 /1500 | 0.6 | 49 | 24 | 1192 кг
8 | Блок одинарный гладкий (СКЦ-КК-35) | 390х190х188 | 83 | 126 | 75 /1500 | 0.6 | 24 | 48 | 1168 кг
9
Изделия стеновые бетонные вибропрессованные декоративные со
структурой поверхности "рваный камень" на известняковой мучке, песке, цементе. М-150.
10 | Блок стеновой декоративный лицевой | 390x190x188 |  |  | 75/1250 | 0.6 | 20 | 48 | 976 кг
(СКЦД-КК-8)
11 | Блок стеновой декоративный ровный | 390x190x188 | 88 | 114 | 75/1250 | 0.6 | 21 | 48 | 1024 кг
(СКЦД-КК-81)
12 | Блок стеновой декоративный угловой | 390x190x188 | 90 | 119 | 75/1300 | 0.6 | 21 | 48 | 1024 кг
(СКЦД-КК-29)
13 | Блок добавочный декоративный рядовой | 190х190х188 | 52 | 67 | 75/1500 | 0.6 | 11.5 | 96 | 1120 кг
(СКЦД-КК-32)
14 | Блок добавочный декоративный угловой | 190х190х188 | 55 | 70 | 75/1500 | 0.6 | 11.5 | 96 | 1120 кг
(СКЦД-КК-30)
15 | Блок стеновой декоративный облицовочный | 390x95x188 | 58 | 75 | 75/1700 | 0.7 | 13.5 | 96 | 1312 кг
(СКЦД-КК-33)
16 | Плитка декоративная облицовочная | 390x95x188 | 62 | 80 | 75/2200 | 1.1 | 15.5 | 96 | 1504 кг
(СКЦД-КК-16)
17 | Плитка декоративная облицовочная | 390x94x90 | 34 | 44 | 75/2200 | 1.1 | 7.5 | 192 | 1500 кг
(СКЦД-КК-15)
Изделия стеновые бетонные вибропрессованные декоративные со
структурой поверхности "рваный камень" на пгс и цементе. М-150. Рецепт 2.
18 | Блок стеновой декоративный лицевой | 390x190x188 |  |  | 75/1250 | 0.6 | 20 | 48 | 976 кг
(СКЦД-КК-8)
19 | Блок стеновой декоративный ровный | 390x190x188 | 119 | 143 | 75/1250 | 0.6 | 21 | 48 | 1024 кг
(СКЦД-КК-81)
20 | Блок стеновой декоративный угловой | 390x190x188 | 122 | 146 | 75/1300 | 0.6 | 21 | 48 | 1024 кг
(СКЦД-КК-29)
21 | Блок добавочный декоративный рядовой | 190х190х188 | 69 | 86 | 75/1500 | 0.6 | 11.5 | 96 | 1120 кг
(СКЦД-КК-32)
22 | Блок добавочный декоративный угловой | 190х190х188 | 70 | 88 | 75/1500 | 0.6 | 11.5 | 96 | 1120 кг
(СКЦД-КК-30)
23 | Блок стеновой декоративный облицовочный | 390x95x188 | 75 | 93 | 75/1700 | 0.7 | 13.5 | 96 | 1312 кг
(СКЦД-КК-33)
24 | Плитка декоративная облицовочная | 390x95x188 | 78 | 100 | 75/2200 | 1.1 | 15.5 | 96 | 1504 кг
(СКЦД-КК-16)
25 | Плитка декоративная облицовочная | 390x94x90 | 47 | 55 | 75/2200 | 1.1 | 7.5 | 192 | 1500 кг
(СКЦД-КК-15)
Изделия тротуарные вибропрессованные на ПГС , песке и цементе. М-250.
№ п/п | Наименование | Размер, мм ДхШхВ | Розничная цена в руб./шт. |  | Морозостойкость/ средняя плотность кг/м3 | водопоглощение % | Вес, кг | Кол-во на поддоне, шт. | Вес 1 поддона с изделиями
|  |  | серый блок | цветной блок
28 | Бордюрный камень | 390x90x190 | 87 | 124 | 200 / 2300 | 6 | 15 | 100 ( 40 п м) | 1516 кг
(КБР-КК-18)
29 | Плитка тротуарная «брусчатка» 60 мм | 200x100x60 |  |  | 200 / 2500 | 6 | 3 | 480 | 1456 кг
| (КЦТ-КК-11) | [6 empty] | (9,6 м2)
30 | Плитка тротуарная «катушка» | 200х165х60 |  |  | 200 / 2300 | 6 | 4 | 300 | 1216 кг
| (КЦТ-КК-23) | [6 empty] | (8,2 м2)
31 | Плитка тротуарная «гантель» | 200х165х60 |  |  | 200 / 2300 | 6 | 3.5 | 300 | 1066 кг
| (КЦТ-КК-25) | [6 empty] | (7,6 м2)
Возможно изготовление стеновых изделий по другой рецептуре: песчаногравийная смесь (пгс), песок, известняковая мучка, цемент (рецепт 1);
пгс, известняковая мучка, цемент (рецепт 2) (рекомендуется для яркости цвета).
Цены цветной продукции не включают зеленые и синие цвета и их оттенки и определяются в каждом случае отдельно.
Продукция поставляется на деревянных поддонах 1200х800 мм, вес поддона 15,5кг. Залоговая стоимость поддона 300 руб./шт.
Залоговая стоимость поддона возвращается при возврате пригодного к эксплуатации поддона в течение месяца

## Прайс лист бетон
391303, Рязанская область, Касимовский район, мкр Приокский, Промбаза ООО "МОНОЛИТ" тел. 8-800-550-12-09, 8-930-889-10-40 E-mail: info@krotberss.ru / Сайт : www.krotbers.ru
Действует накопительная система скидок
Стоимость противоморозных добавок (ПМД) на 1 м3 бетона
в зависимости от марки и температуры от 200 р
Простой АБС на месте заливки 40 мин бесплатно,
далее 1200 рублей/час
Доставка бетона автобетоносмесителем 130-150 руб / км
По запросу клиента добавляется химия, замедляющая схватывание бетона.
Стоимсоть 100 р на 1м3
ПРАЙС-ЛИСТ 05.04.2024 г.
на строительные материалы торговой марки "Кротберс" (кирпичный завод ООО "МОНОЛИТ")
Товарные бетоны и строительные растворы
согласно ГОСТ 7473-94 и ГОСТ 28013-98
Товарный бетон на гранитном щебне ГОСТ 7473-94
| №П/П | Марка бетона | Ед изм. | Класс бетона | Прочнось бетона кг/см2 | Водонепро-ницаемость | Цена в руб.
| 1 | М-100 | М3 | В7.5 | 98.2 | W2 | 7780
| 2 | М-150 | М3 | В10-В12.5 | 131.0-163.7 | W2 | 8090
| 3 | М-200 | М3 | В15 | 196.5 | W4 | 8330
| 4 | М-250 | М3 | В20 | 261.9 | W4 | 8695
| 5 | М-300 | М3 | В22.5 | 294.5 | W4 | 9070
| 6 | М-350 | М3 | В25 | 327.4 | W6 | 9335
| 7 | М-400 | М3 | В30 | 392.9 | W8 | 9580
| 8 | М-450 | М3 | В35 | 458.4 | W8 | 9875
Подвижность бетона П3; П4
Морозостойкость F150
Товарный бетон на известняковом щебне ГОСТ 7473-94
| №П/П | Марка бетона | Ед изм. | Класс бетона | Прочнось бетона кг/см2 | Водонепро-ницаемость | Цена в руб.
| 1 | М-100 | М3 | В7.5 | 98.2 | W2 | 4600
| 2 | М-150 | М3 | В10-В12.5 | 161.0-163.7 | W2 | 4900
| 3 | М-200 | М3 | В15 | 196.5 | W4 | 5500
| 4 | М-250 | М3 | В20 | 261.9 | W4 | 6000
| 5 | М-300 | М3 | В22,5 | 294.5 | W4 | 6850
Подвижность бетона П3; П4
Морозостойкость F50
Товарный бетон на гравийном щебне ГОСТ 7473-94
| №П/П | Марка бетона | Ед изм. | Класс бетона | Прочнось бетона кг/см2 | Водонепро-ницаемость | Цена в руб.
| 1 | М-100 | М3 | В7.5 | 98.2 | W2 | 7010
| 2 | М-150 | М3 | В10-В12.5 | 161.0-163.7 | W2 | 7255
| 3 | М-200 | М3 | В15 | 196.5 | W4 | 7475
| 4 | М-250 | М3 | В20 | 261.9 | W4 | 7885
| 5 | М-300 | М3 | В22.5 | 294.5 | W4 | 8270
| 6 | М-350 | М3 | В25 | 327.4 | W6 | 8570
| 7 | М-400 | М3 | В30 | 392.9 | W8 | 8825
| 8 | М-450 | М3 | В35 | 458.4 | W8 | 9105
Подвижность бетона П3; П4
Морозостойкость F100
Раствор строительный ГОСТ 28013-98
| №П/П | Марка раствора | Ед изм. | Прочность раствора кг/см2 | Цена в руб.
| 1 | М-50 | М3 | 50 | 4100
| 2 | М-75 | М3 | 75 | 4300
| 3 | М-100 | М3 | 100 | 4700
| 4 | М-150 | М3 | 150 | 5200
Подвижность бетона Пр12
Морозостойкость F25-50

## ЖБИ
391303, Рязанская область, Касимовский район, мкр Приокский, Промбаза ООО "МОНОЛИТ" тел. 8-800-550-12-09, 8-930-889-10-40 E-mail: info@krotberss.ru / Сайт : www.krotbers.ru
СПЕЦПРЕДЛОЖЕНИЕ!!!
Действует накопительная система скидок
ПРАЙС-ЛИСТ c 05.04.2024 г.
на строительные материалы торговой марки "Кротберс" (кирпичный завод ООО "МОНОЛИТ")
Изделия ЖБИ
согласно ГОСТ 8020-2016
Кольца железобетонные, комплектующие плиты перекрытия для колец, плиты низа для колец
| №П/П | Наименование | Шт. | Размер | Вес | Цена в руб.
| 1 | Кольцо колодезное КС 10.3 | Шт. | 1160х290 | 200 кг | 1400
| 2 | Кольцо колодезное КС 15.3 | Шт. | 1680х290 | 350 кг | 2200
| 3 | Кольцо колодезное КС 10.6 | Шт. | 1160х590 | 400 кг | 1550
| 4 | Кольцо колодезное КС 15.6 | Шт. | 1680х590 | 670 кг | 2600
| 5 | Кольцо колодезное КС 10.9 | Шт. | 1160х890 | 600 кг | 2200
| 6 | Кольцо колодезное КС 15.9 | Шт. | 1680х890 | 1000 кг | 3200
| 7 | Кольцо колодезное КС 20.9 | Шт. | 2200х890 | 1480 кг | 6200
| 8 | Плита низа для колец ПН 10 | Шт. | d 1,5 м | 450 кг | 2000
| 9 | Кольцо опорное КО-6 | Шт. | d 0,84 м | 50 кг | 800
| 10 | Плита низа для колец ПН 20 | Шт. | d 2,5 м | 1480 кг | 6500
| 11 | Плита днища колодца КЦД 10 | Шт. | d 1,16м | 450 кг | 2000
| 12 | Плита днища колодца КЦД 15 | Шт. | d 1,68м | 950 кг | 3600
| 13 | Плита перекрытия ПП 10-1 (150мм) d 1м | Шт. | d 1,16 м | 260 кг | 2200
| 14 | Плита перекрытия 1ПП 15-1 (150мм) d 1,5м | Шт. | d 1,68 м | 700 кг | 3300
| 15 | Плита перекрытия 1ПП 20-1 (160мм) d 2м | Шт. | d 2,2 м | 1380 кг | 6100
| 16 | Плита перекрытия ПП 10-1 (150мм) d 1м с ЛПП | Шт. | d 1,16 м | 280 кг | 2900
| 17 | Плита перекрытия 1ПП 15-1 (150мм) d 1,5м с ЛПП | Шт. | d 1,68 м | 720 кг | 3950
| 18 | Плита перекрытия 1ПП 20-1 (160мм) d 2м с ЛПП | Шт. | d 2,2 м | 1400 кг | 6800
| 19 | Плита перекрытия ПП 10 (130мм) d 1м | Шт. | d 1,16 м | 230 кг | 2100
| 20 | Плита перекрытия 1ПП 15 (130мм) d 1,5м | Шт. | d 1,68 м | 600 кг | 3200
| 21 | Плита перекрытия ПП 10 (130мм) d 1м с ЛПП | Шт. | d 1,16 м | 250 кг | 2800
| 22 | Плита перекрытия 1ПП 15 (130мм) d 1,5м с ЛПП | Шт. | d 1,68 м | 620 кг | 3850